## VIGAS I
VIGAS “I” ó DOBLE “T” STANDARD AMERICANO
Descripción: Producto que tiene una sección transversal en forma de I que se obtiene por Laminación de Tochos de Acero Estructural que son precalentados hasta una temperatura de 1250ºC.
Usos: Estructuras metálicas.
PROPIEDADES MECANICAS
| NORMA TECNICA |  |  |  | F | R |  | A |  |  | NORMA EQUIVALENTE
[5 empty] | Kg/mm2 | Kg/mm2 |  | %
| ASTM A 36 |  |  |  | 25.3 min | 41 min |  | 20 min |  |  | JIS G 3101 SS400
| ASTM A 572 GR 50 |  |  |  | 35.2 min | 46 min |  | 16 min |  |  | DIN 17100 St 52.3
| ASTM A 992 |  |  |  | 35.2 min | 46 min |  | 18 min |  |  | JIS G 3106 SM490 YA
DIMENSIONES Y PESO UNITARIO
DESIGNACION pulg x lb / pie* |  | AREA DE SECCIÓN A pulg.2 | ESPESOR ALA tf pulg | ESPESOR ALMA tw pulg |  | ANCHO bf pulg | ALTURA d pulg | PESO Kg/m | EJE X - X |  |  | EJE Y - Y
[9 empty] | I | S | r | I´ | S´ | r´
[9 empty] | pulg.4 | pulg.3 | pulg. | pulg.4 | pulg.3 | pulg.
3" x 5.7 |  | 1.64 | 0.26 | 0.17 |  | 2.33 | 3 | 8.5 | 2.5 | 1.7 | 1.23 | 0.46 | 0.4 | 0.53
4" x 7.7 |  | 2.21 | 0.293 | 0.19 |  | 2.66 | 4 | 11.4 | 6 | 3 | 1.64 | 0.77 | 0.58 | 0.59
5" x 10.0 |  | 2.87 | 0.326 | 0.21 |  | 3 | 5 | 14.9 | 12.1 | 4.8 | 2.05 | 1.2 | 0.82 | 0.65
6" x 12.5 |  | 3.61 | 0.359 | 0.23 |  | 3.33 | 6 | 18.6 | 21.8 | 7.3 | 2.46 | 1.8 | 1.1 | 0.72
8" x 18.4 |  | 5.34 | 0.425 | 0.27 |  | 4 | 8 | 27.4 | 56.9 | 14.2 | 3.26 | 3.8 | 1.9 | 0.84
10" x 25.4 |  | 7.38 | 0.491 | 0.31 |  | 4.66 | 10 | 37.8 | 122.1 | 24.4 | 4.07 | 6.9 | 3 | 0.97
12" x 31.8 |  | 9.26 | 0.544 | 0.35 |  | 5 | 12 | 47.3 | 215.8 | 36 | 4.83 | 9.5 | 3.8 | 1.01
15" x 42.9 |  | 12.6 | 0.622 | 0.411 |  | 5.5 | 15 | 63.8 | 447 | 58.9 | 5.95 | 14.6 | 5.3 | 1.08
18" x 54.7 |  | 16.1 | 0.691 | 0.46 |  | 6 | 18 | 81.4 | 804 | 89.4 | 7.07 | 21.2 | 7.1 | 1.15
* Longitud Estándar 20´ y 30´
I = Momento de Inercia
S = Modulo de seccion alrededor del eje
r = Radio de rotacion alrededor del eje
DIMENSIONES Y PESO UNITARIO (Norma EUROPEA y JIS)
DESIGNACION mm (kg/m) |  | AREA DE SECCION A cm2 | ESPESOR ALA tf pulg | ESPESOR ALMA tw pulg |  | ANCHO bf pulg | ALTURA d pulg | PESO Kg/m | EJE X - X |  |  | EJE Y - Y
[9 empty] | I | S | r | I´ | S´ | r´
[9 empty] | cm4 | cm3 | cm | cm4 | cm3 | cm
IPN 200 (26.2) |  | 33.4 | 11.3 | 7.5 |  | 90 | 200 | 17.6 | 2140 | 214 | 8 | 117 | 26 | 1.87
200 (26.0) |  | 33.06 | 10 | 7 |  | 100 | 200 | 17.42 | 2170 | 217 | 8.11 | 138 | 27.7 | 2.05
IPE 270 (36.1) |  | 45.95 | 10.2 | 6.6 |  | 135 | 270 | 24.25 | 5790 | 428.9 | 11.23 | 419.9 | 62.2 | 3.02